## 喷涂厂时间轴
喷涂厂项目时间轴（XDR & Darfon Substrates）
Substrate | 04/29 | 04/30 | 05/01 ~ 05/05 | 05/06 | 05/07 | 05/08 | 05/09 | 05/10 | 05/11 | 05/12 | ... | 05/24 | ... | 05/29
星期 | 周二 | 周三 | Holiday | 周二 | 周三 | 周四 | 周五 | 周六 | 周日 | 周一 |  | 周日 |  | 周四
XDR substrates | Grey PR + Basecoat | Laser + PU clear + UV clear | Holiday | HWD results THC 5cycles start | [7 empty] | THC 5cycles results
Darfon substrates |  |  | Holiday |  | Clear PR + Grey PR + Basecoat Grey PR + Basecoat | Laser @Darfon | UV clear PU clear + UV clear | UV clear PU clear + UV clear | THC 5cycles start | HWD results |  |  |  | THC 5cycles results

## 关键里程碑
日期 | 星期 | Substrate | 里程碑 | 说明
2026-04-29 | 周二 | XDR | Grey PR + Basecoat 测试 | 首次喷涂
2026-04-30 | 周三 | XDR | Laser + PU clear + UV clear | 激光+涂层
2026-05-06 | 周二 | XDR | HWD results + THC start | 高湿测试+THC启动
2026-05-24 | 周日 | XDR | THC 5cycles results | 最终测试
2026-05-07 | 周三 | Darfon | 方案①: Clear+Grey PR+Basecoat | 三层喷涂
2026-05-07 | 周三 | Darfon | 方案②: Grey PR+Basecoat | 两层喷涂
2026-05-08 | 周四 | Darfon | Laser @Darfon | 激光处理
2026-05-09 | 周五 | Darfon | 方案①: UV clear | 涂层固化
2026-05-09 | 周五 | Darfon | 方案②: PU clear + UV clear | 涂层固化
2026-05-11 | 周日 | Darfon | THC 5cycles start | THC启动
2026-05-12 | 周一 | Darfon | HWD results | 高湿测试
2026-05-29 | 周四 | Darfon | THC 5cycles results | 最终测试